## 技术经济指标（板坯）
|  |  | 联系电话：0311-85395669 尚美诺15230111569，倪宝梅15373652759；邮箱：shangmeinuo@163.com |  |  | 联系电话：0311-85395669 尚美诺15230111569，倪宝梅15373652759；邮箱：shangmeinuo@163.com | [11 empty] | 联系电话：0311-85395669 尚美诺15230111569，倪宝梅15373652759；邮箱：shangmeinuo@163.com
2022年1月炼钢指标
指标 | 公司名称 |  | 指标定义: | 山西太钢不锈钢 | 山西太钢不锈钢股份有限公司 |  | 梅山钢铁股份有限公司 |  | 四川德胜 | 山东泰山钢铁 | 唐山建龙特殊钢 | 津西正达 | 安钢 | 安钢 | 福建三明 | 山西建龙 | 迁安轧一 | 韶钢 | 天铁热轧板有限公司 | 重钢股份有限公司 |  | 鞍钢股份有限公司 | 凌源钢铁 | 元立金属制品 | 唐山文丰 | 山东富伦钢铁 | 本溪北营钢铁（集团）股份有限公司 |  | 荣程钢铁 | 柳钢 | 鄂钢 | 山西新泰 | 湘钢 | 唐山中厚板 | 南京钢铁 | 朝阳钢铁 | 酒钢宏兴股份公司 |  | 首钢京唐
| 分厂名称 |  |  | 炼钢一厂不锈钢生产线 | 炼钢二厂南区 | 炼钢二厂北区 | 一炼钢 | 二炼钢 | 钢轧厂 | 炼钢厂 |  |  | 第一炼轧厂 | 第二炼轧厂 | 炼钢一厂 | 炼钢二厂 | 联成炼钢 | 炼钢厂 |  | 一系列 | 二系列 | 鲅鱼圈炼钢部 | 第一炼钢厂 | 炼钢厂 | 炼钢厂 | 炼钢厂 | 方坯 | 板坯 |  |  |  | 方坯 | 宽厚板厂 |  | 第二炼钢厂 | 炼钢厂 | 酒钢碳钢薄板厂 | 炼轧厂
炼钢厂综合指标 | 年度累计产量 | wt | 当月底全年累计产量 1月-当月的累计产量 | 4.40（电炉） | 26.5672209 | 69.9077109 | 10.87 | 39.47 |  | 16.08 |  |  |  | 33.02 | 20.968 |  |  | 15.492731 | 29.75074037 | 63.6 |  | 55.4 | 10.533 |  | 18.95 |  | 43.3564 |  | 26.17 | 79.75 |  |  |  | 23.9 |  |  | 33.06 | 0.5452902
| 铁水预处理比 | % | 铁水预处理处理量/入转炉铁水量*100% | 0 | 56.88 | 20.85 | 97.59 | 98.11 |  | 42.5 |  |  |  | 24 |  |  |  |  | 0 | 99.57 |  | 66.18 |  | 0 | 0 |  | 56.58 |  | 0 |  |  |  |  | 0.12 |  |  | 14% | 0
| 金属料消耗 | kg/t | 转炉炼钢金属料消耗量（干克／吨）= （入炉铁水+入炉生铁入炉外部废钢+渣钢+内部回收切头、切尾、中包残钢等+合金硅铁、锰铁总量及脱氧剂+其他含铁原料） （千克）/合格钢坯生产量（吨） | 1168.565 | —— | —— | 1112.74 | 1083.56 |  | 1084 |  |  |  | 1070 | 1080.26 |  |  | 1093.91 | 1090.78 | 1102.347 |  | 1067.293 | 1087.215 | 1101.54 | 1091 | 1067.4 | 1056.905 |  | 1082.98 | 1058.52 |  |  |  | 1092.594 |  |  | 1107.31 | 1110.7249
| 钢铁料消耗 | kg/t | 转炉炼钢金属料消耗量（干克／吨）= （入炉入炉铁水+生铁+外部废钢+渣钢+内部回收切头、切尾、中包残钢等+其他含铁原料） （千克）/合格钢坯生产量（吨） | 502.3515 | 1079.562 | 1062.495 | 1095.74 | 1073.22 |  | 1075 |  |  |  | 1061 | 1059.66 |  |  | 1052.185 | 1077.85 | 1054.671 |  | 1055.243 | 1096.31 | 1078.87 | 1054 | 1064.5 | 1040.203 |  | 1076.8 | 1034.91 |  |  |  | 1052.688 |  |  | 1083.43 | 1065.8411
| 铁水单耗 | kg/t | 当月入转炉铁水总量（kg）/当月合格钢坯生产量（t） | 0 | 974.1045 | 897.7757 | 916.2259 | 875.9752 |  | 954 |  |  |  | 890 | 826.31 |  |  | 834.397 | 856.74 | 953.8203 |  | 902.2866 | 888.01 | 807.23 | 971 | 916 | 946.3293 |  | 924.6 | 927.62 |  |  |  | 968.216 |  |  | 856.76 | 979.3471
| 生铁块单耗 | kg/t | 当月入转炉生铁总量（kg）/当月合格钢坯生产量（t） | 0 | 0 | 22.88409 | 0 | 0 |  | 42.3 |  |  |  | 41 | 12.77 |  |  | 19.13601 | 47.05 | 3.84 |  | 2.456078 | 1.931 | 0.97 | 1 | 0.1 | 3.075411 |  | 0 | 965.8 |  |  |  | 3.066 |  |  | 45.19 | 33.4093
| 废钢铁单耗 | kg/t | 当月入转炉内部废钢与外部废钢总量（kg）/当月合格钢生产量（t） | 502.3515 | 129.4009 | 146.71 | 168.4442 | 191.5522 |  | 82.5 |  |  |  | 161 | 220.57 |  |  | 195.7473 | 174.06 | 97.01 |  | 150.4999 | 206.369 | 294.31 | 119 | 0.01 | 90.79809 |  | 144.3 | 69.1 |  |  |  | 81.406 |  |  | 154.66 | 156.212
| 含铁散料 | kg/t | 当月入转炉包括氧化铁皮、污泥球、烧结块矿、原块矿等总量(kg)/当月合格钢生产量（t) | 0 | 0.227013 | 24.84 | 12.83 | 12.32 |  | 0 |  |  |  | 13 |  |  |  | 14.52365 | 15 |  |  | 0.00268993 |  | 15.54 | 55 | 0.01 | 5.135664 |  | 8 | 11.95 |  |  |  | 0 |  |  | 3.18 | 49.82
| 工序单位能耗 | kgce/t | 全厂工序能耗=全厂各工序能耗总和（kgce）/当月合格钢坯生产量（t） | 59.44782 | -19.06507 | -32.8688 | 20.67 | -18.13 |  | -19.6 |  |  |  | -6.9 | -9.24 |  |  | -9.268863 | -10.49 | -21.71 |  | -7.52 | -16.372 | 8.8 | 19.6 |  | -12.5 |  | -21.05 | -15.99 | [6 empty] | 2.45 | 2.99
| 蒸汽回收 | kg/t | 子项：蒸汽回收量kg，母项：合格钢产量 | 0 | 116.9171 | 123.3976 | 0.0457 | 0.0466 | [5 empty] | 0.02 | 87.22 |  |  | 0.07919843 | 0.058 |  |  | 98 | 116.3333 | 90 | 0.049 | 79 | 58.24416 | [6 empty] | 93.337 |  |  | 100.45 | 91.66
| 新水消耗 | m^3/t |  | 0.2117616 | 0.01881968 | 0.1749781 | 0.37 | 0.9 |  | 0.13 |  |  |  | 0.79 | 0.78 |  |  | 0.09110724 | 1.06 |  |  | 0.31 | 0.051 | 0.356 | 0.83 | 1 | 1.803471 |  |  | 1.12 |  |  |  | 0.138 |  |  | 0.03 | 0.76
| 氩气消耗 | m^3/t | 全厂氩气使用量（m3）/当月合格钢坯生产量（t） | 不详 | 0.3412218 | 1.270333 | 1.87 | 1.68 |  | 1.23 |  |  |  | 0.91 | 2.05 |  |  | 1.192669 | 3.39 |  |  | 1.52 | 1.824 | 0.98 | 3 | 1.35 | 2.242586 |  | 1.73 |  |  |  |  | 1.63 |  |  | 1.09 | 0.81
| 氮气消耗 | m^3/t | 全厂氮气使用量（m3）/当月合格钢坯生产量（t） | 不详 | 36.57068 | 43.0975 | 59.23 | 34.4 |  | 52.8 |  |  |  | 63.1 | 61.53 |  |  | 31.22414 | 63.24 |  |  | 66.8 | 39.7 | 28.14 | 85 | 62.7 | 65.2311 |  | 79.15 |  |  |  |  | 55.742 |  |  | 70.4 | 25.93
| 氧气消耗 | m^3/t | 全厂氧气量（m3）/当月合格钢坯生产量（t） | 29.01807 | 51.99916 | 53.33862 | 63.02 | 47.35 |  | 59.13 |  |  |  | 50 | 50.03 |  |  | 48.34945 | 55.78 |  |  | 52.8 | 47.68 | 50.58 | 54 | 61.35 | 59.52955 |  | 57.36 | 50.78 |  |  |  | 55.303 |  |  | 49.83 | 51.17
| 煤气回收量 | m^3/t | 全厂煤气回收量（m3）/当月合格钢坯生产量（t） | 0 | 114.1183 | 126.705 | 27.13 | 113.73 | [5 empty] | 107.16 | 125.15 |  |  | -124.0006 | 103.37 |  |  | 130 | 138.2 | 129.6 | 124 | 114.18 | 119.1237 |  | 120.27 | 109.19 |  |  |  | 100.232 |  |  | 110.72 | 104.43
| 从业人员实物劳产率 | t/人 | 合格钢生产量（吨）/转炉炼钢厂（车间）工人及学徒总人数 | 123.615 | —— | —— | 124.83 | 453.21 |  | 312.5 |  |  |  | 225 | 303.44 |  |  | 286.9024 | 207 | 10498.36 |  | 9294.825 | 329.146 | 437.12 | 3011.902 | 297 | 274.7819 |  | 424 | 415.82 |  |  |  | 239 |  |  | 519.02 | 32.07589
| 内控合格率 | % | 内控成分合格炉数/生产总炉数 | 100 | 95.46 | 97.91 | 92.05 | 90.83 |  | 98.5 |  |  |  | 99.5 | [7 empty] | 96.8 |  | 99.84 | 98.71 | 99.9 | 45.41 |  | 100 |  |  |  |  | 100 |  |  | 100 | 100
| 钢坯合格率 | % | 钢坯合格生产量/总钢坯生产量 | 99.635 | 99.97995 | 99.89082 | 99.98 | 99.91 |  | 100 |  |  |  | 99.48 | 100 |  |  | 100 | 100 |  |  | 99.96 | 100 | 99.73 | 99.47 | 99.7 | 99.94626 |  | 99.84 | 99.82 |  |  |  | 99.99 |  |  | 100 | 100
| 精炼比例 | % | 过（LF+RH）总钢量/总产量。（同时过RH和LF的钢水只记一次产量） | 100 | 95.77 | 75.83 | 96.27 | 84.12 |  | 35.1 |  |  |  | 100 | 99.977 |  |  | 84.13344 | 98.43 | 45.48 |  | 100 | 100 | 80.72 | 100 | 88.5 | 85.00638 |  | 100 |  |  |  |  | 100 |  |  | 100 | 100
| 电耗 | kwh/t | 全厂电耗/合格钢产量 | 499.9664 | 85.51762 | 172.7216 | 112.06 | 64.74 |  | 34.35 |  |  |  | 102.53 | 69.09 |  |  | 86.045 | 59.27 | 45.57 |  | 65.8 | 53.322 | 71.88 | 102.5 | 120.1 | 74.21309 |  | 78.83 | 35.67 |  |  |  | 65.535 |  |  | 59.05 | 75.59
| 耐材消耗 | 元/t | 全厂所有耐材成本（元)/合格钢产量（t） | 45.389 | 45.05 | 39.15 | 42.27 | 30.13 |  | 27.57 |  |  |  | 45.89 |  |  |  |  | 24.82 | 41.81 |  | 59 | 57.26 | 32.58 | 31.2 |  | 30.6 |  | 2.73 | 4.64 |  |  |  | 37.32 |  |  | 54 | 57.46443
铁水预处理 | 处理前铁水成分平均含量,% | C |  | 无 | 4.48 | 4.2 |  |  |  | 4.2 |  |  |  | 4.36 |  |  |  |  | 4.49 |  |  | 4.39 |  |  |  |  | 4.31 | 4.26 | [5 empty] | 4.2 |  |  | 4.04 | 4.118%
|  | Si |  |  | 0.5 | 0.71 |  |  |  | 0.51 |  |  |  | 0.29 |  |  |  |  | 0.53 | 0.46 |  | 0.33 |  |  |  |  | 0.41 | 0.42 | [5 empty] | 0.55 |  |  | 0.72 | 0.586%
|  | P |  |  | 0.05 | 0.05 | 0.12587 | 0.12573 |  | 0.135 |  |  |  | 0.1 |  |  |  |  | 0.18 | 0.128 |  | 0.108 |  |  |  |  | 0.086 | 0.084 | [5 empty] | 0.125 |  |  | 0.08 | 0.09161%
|  | S |  |  | 0.02 | 0.025 | 0.0384 | 0.03914 |  | 0.028 |  |  |  | 0.038 |  |  |  |  | 0.049 | 0.024 |  | 0.027 |  |  |  |  | 0.038 | 0.038 | [5 empty] | 0.02 |  |  | 0.07 | 0.05253%
|  | T,℃ |  |  | 1391.27 | 1375 |  |  |  | 1355 |  |  |  | 1341 |  |  |  |  | 1272 |  |  | 1353 |  |  |  |  | 1320 | 1318 | [5 empty] | 1352 |  |  | 1318 | 1290
| 处理后平均成分含量，% | C |  |  | 4.48 | 4.15 |  |  |  | 4.2 |  |  |  | 4.32 |  |  |  |  | 4.45 |  |  | 4.39 |  |  |  |  | 4.32 | 4.26 | [5 empty] | 4.2 |  |  | 3.99 | 4.123%
|  | Si |  |  | 0.5 | 0.62 |  |  |  | 0.51 |  |  |  | 0.3 |  |  |  |  | 0.53 |  |  | 0.33 |  |  |  |  | 0.43 | 0.42 | [5 empty] | 0.47 |  |  | 0.74 | 0.5862%
|  | P |  |  | 0.05 | 0.05 | 0.01177 | 0.01634 |  | 0.135 |  |  |  | 0.092 |  |  |  |  | 0.148 |  |  | 0.108 |  |  |  |  | 0.085 | 0.086 | [5 empty] | 0.12 |  |  | 0.08 | 0.09165%
|  | S |  |  | 0.0024 | 0.008 | 0.00638 | 0.00539 |  | 0.015 |  |  |  | 0.003 |  |  |  |  | 0.015 |  |  | 0.005 |  |  |  |  | 0.008 | 0.006 | [5 empty] | 0.011 |  |  | 0.06 | 0.027%
|  | T,℃ |  |  | 1356.24 | 1348 | 1349.59 | 1355.93 |  | 1315 |  |  |  | 1322 |  |  |  |  | 1261 |  |  | 1333 |  |  |  |  | 1296 | 1293 | [5 empty] | 1335 |  |  | 1312 | 1275
| 石灰粉单耗 | kg/t | 当月实际消耗量（kg）/处理铁水量（t） |  | 5.95 | 4.55 | 3.62 | 3.17 |  | 4.5 |  |  |  | 2.69 |  |  |  |  | 0 |  |  | 1.82 |  |  |  |  | 2.98 | 2.99 | [5 empty] | 2.933 |  |  | 6.03 | 1.8576
| 颗粒镁 | kg/t | 当月实际消耗量（kg）/处理铁水量（t） |  | 1.43 | 0 | 0.411 | 0.54 | [5 empty] | 0.76 |  |  |  |  | 0 |  |  | 0.52 |  |  |  |  | 0.72 | 0.72 | [5 empty] | 0.46 |  |  | 0.51 | 0.14607
| 电石 | kg/t | 当月实际消耗量（kg）/处理铁水量（t） |  | 0 | 0 | [15 empty] | 0 | [14 empty] | / | /
| 萤石粉 | kg/t | 当月实际消耗量（kg）/处理铁水量（t） |  | 0 | 0 | [15 empty] | 0 | [14 empty] | / | /
| 处理周期 | min/罐 | 当月生产作业总时间（min）/预处理总罐数（罐） |  | 51.5 | 32 | 44.51 | 32.73 |  | 28 |  |  |  | 20 |  |  |  |  | 0 |  |  | 38 |  |  |  |  | 26 | 28 | [5 empty] | 35 |  |  | 31.8 | 23.6
| 铁水包平均寿命 | 次 |  |  | 887 | 445.3333 | [7 empty] | 1200 | [7 empty] | 1085 |  |  |  |  | 1068 | 1058 | [8 empty] | 689 | 105
| 铁损 | kg/t | （处理前铁水总量-处理后铁水总量)(kg)/处理前铁水总量(t） |  | 18.1 | 21.85 | 17 | 10.34 | [5 empty] | 12.91 |  |  |  |  | 0.04 |  |  | 3.75 |  |  |  |  | 13 | 12 | [5 empty] | 13.5 |  |  | 12.91 | 0.92
转炉工序 | 当月转炉生产量 | wt |  | 电炉4.40 | 21.0736799 | 43.2151197 | 11.34 | 40.91 |  | 16.08 |  |  |  | 33.02 |  |  |  | 15.492731 | 29.75074037 | 63.6 |  | 55.4 | 10.53 |  | 10.0015 |  | 43.3564 |  | 32.23 | 79.75 |  |  |  | 23.9 |  |  | 33.56 | 5452.902
| 当月下线炉衬寿命 | 炉 | 当月下线寿命,无下线炉役不填写 | 无 | 无 | 5622 | [8 empty] | 0 | [21 empty] | / | 0
| 日历作业率 | % | 转炉全月作业时间（min）/（当月天数*24*60）（min） | 87.39247 | 76.71438 | 62.38109 | 22.15 | 66.86 |  | 80.5 |  |  |  | 68.55 | 86.66 |  |  | 30.518 | 62.63 |  |  | 65.51 | 90.59 | 97.11 | 53% | 92 | 87.67921 |  |  | 54.77 |  |  |  | 31.91 |  |  | 72.88 | 88.2818
| 利用系数 | t/公称吨.日 | 当月转炉生产合格钢水量（t）/（公称吨数*当月天数） | 15.773t/MVA.日 | 28.92 | 26.70544 | 7.79 | 25.47 |  | 82.5 |  |  |  | 91.52 | 33.82 |  |  | 13.882 | 26.66 |  |  | 22.91 | 33.97 | 55.95 | 51 |  | 38.82894 |  | 28.87 | 23.18 |  |  |  | 62.46 |  |  | 29.63 | 48.0113
| 转炉每炉产钢量 | t/炉 | 当月转炉生产合格钢水量（t）/当月生产炉数（炉) | 107.5967 | 77.93521 | 205.2975 | 154.23 | 266 |  | 55 |  |  |  | 89 | 99.33 |  |  | 126.06 | 195 |  |  | 260 | 103.03 | 61.69 | 104 | 138 | 158.7293 |  | 114.29 | 138.97 |  |  |  | 121.25 |  |  | 120.51 | 51.6191
| 炉容比 | m3/t | 新砌炉炉内容积(m3)/公称吨数（t） | 1.12 | 0.92 | 0.92 |  |  |  | 0.75 |  |  |  | 0.9 |  |  |  |  | 0.95 |  |  | 0.92 | 0.87 | 0.75 | 0.86 | 0.83 | 0.94 |  | 0.8 |  |  |  |  | 0.928 |  |  | 0.96 | 0.863
| 冶炼周期 | min/炉 | 当月生产作业总时间（min）/转炉生产炉数（炉） | 95.38386 | 37.98 | 37.75 | 42.75 | 40.39 |  | 27 |  |  |  | 36 | 36.65 |  |  | 33.254 | 36.59 |  |  | 39.48 | 37.3 | 24.97 | 33.2 | 35 | 43.01099 |  | 30 | 34.08 |  |  |  | 35 |  |  | 36.41 | 27.3357
| 氧枪喷头寿命 | 炉 |  | 无 | 246.1818 | 276.625 | 352.5 | 371 |  | 90 |  |  |  | 200 | 84.44 |  |  | 139 | 538 | 2689 |  | 356 | 202 | 177 | 220 | 269 | 195 |  | 300 | 136.79 |  |  |  | 500 |  |  | 331 | 501
| 转炉出钢平均成分，% | C |  |  | 0.04 | 0.058 |  |  |  | （碳素钢）0.13 |  |  |  | 0.09 | [7 empty] | 0.05 | 0.096 |  | 0.07 | 0.09 | 0.162 | 0.13 | [5 empty] | 0.08 |  |  | 0.067 | 0.075
|  | P |  |  | 0.01 | 0.007 |  |  |  | 0.028 |  |  |  | 0.011 | [7 empty] | 0.015 | 0.018 |  | 0.012 | 0.018 | 0.016 | 0.016 | [5 empty] | 0.015 |  |  | 0.011 | 0.015
|  | S |  |  | 0.01 | 0.025 |  |  |  | 0.02 |  |  |  | 0.02 | [7 empty] | 0.008 | 0.026 |  | 0.022 | 0.02 | 0.0176 | 0.02 | [5 empty] | 0.018 |  |  | 0.04 | 0.032
| 平均出钢温度，℃ | T |  | 1600 | 1676 | 1635 | 1636.72 | 1626.07 |  | 1650 |  |  |  | 1638 |  |  |  |  | 1625 |  |  | 1656 | 1611.39 |  | 1586 | 1620 | 1657 | 1663 | 1626.21 |  |  |  |  | 1620 |  |  | 1635.57 | 1658
| 转炉熔剂消耗，kg/t | 石灰 | 当月实际消耗量（kg）/合格钢坯产量（t） | 36.40（电炉） | 29.23107 | 40.26929 | 19.83 | 22.55 |  | 25.6 |  |  |  | 53 | 29.59 |  |  | 36.07117 | 43.12 |  |  | 28.7 | 36.79 | 26.49 | 33 | 39.1 | 35.24 | 36.66 | 33 | 31.96 |  |  |  | 42.643 |  |  | 37.09 | 48.3911
|  | 石灰石 | 当月实际消耗量（kg）/合格钢坯产量（t） | 0 | 26.98113 | 17.96555 | 1.54 | 2.91 |  | 28.3 |  |  |  | 21 | 3.6 |  |  |  | 2.81 |  |  | 0 | 23.44 | 0 | 21 | 4.6 |  |  | 1.7 |  |  |  |  | 6.257 |  |  | 2.94 | 0
|  | 轻烧白云石 | 当月实际消耗量（kg）/合格钢坯产量（t） | 0 | 17.67876 | 29.02634 | 8.11 | 4.45 |  | 23.5 |  |  |  | 0.25 | 11.7 |  |  | 17.24577 | 7.89 |  |  | 16.3 |  | 15.64 | 6 | 0 |  |  | 17.1 |  |  |  |  | 13.998 |  |  | 19.33 | 11.1468
|  | 生白云石 | 当月实际消耗量（kg）/合格钢坯产量（t） | 0 | 18.24834 | 0 | 3.64 | 1.3 |  | 17.9 | [11 empty] | 9.58 |  | 0 | 0 | 3.6 | 16.2 | 20.6 | 0 | 9.07 |  |  |  | 0 |  |  | 9 | 13.2272
|  | 轻烧镁球 | 当月实际消耗量（kg）/合格钢坯产量（t） | 0 | 0 | 0 | 2.35 | 1.99 |  | 0 | [11 empty] | 0 | 0.582 | 1.41 | 0 | 0 |  |  | 0.2 |  |  |  |  | 0 |  |  | / | 0
|  | 其它熔剂 | 当月实际消耗量（kg）/合格钢坯产量（t） | 无数据 | 2.894867 | 0.06362588 |  |  |  | 0 | [7 empty] | 1.69473 |  |  |  | 0 | 4.156 | 0 | 7 | 9.7 | [7 empty] | 0 |  |  | / | 0
LF精炼工序 | 造渣材料，kg/t | 石灰 | 当月实际消耗量（kg）/合格钢坯产量（t） | 0 | 4.958406 | 1.977951 |  |  |  | 4.3 |  |  |  | 5.99 | 6.74 | [6 empty] | 4.55 | 6.76 | 3.3 | 6.7 | 3.9 | 5.76 | 6.46 | 2.8 |  |  |  |  | 2.92 |  |  | 4.14 | 7.35
|  | 萤石 | 当月实际消耗量（kg）/合格钢坯产量（t） | 0 | 0.9970409 | 0.3004012 |  |  |  | 0 |  |  |  | 0.65 |  |  |  |  | 1.58 |  |  | 0.21 | 0.875 | 2.62 | 1.51 | 0.61 | 0.0395 | 0.0399 | 1.7 |  |  |  |  | 0.447 |  |  | 0.3 | 2.68
|  | 复合造渣剂 | 当月实际消耗量（kg）/合格钢坯产量（t） | 0 | 无 | 0 |  |  |  | 0.56 |  |  |  | 2.18 | [7 empty] | 0.32 | 1.52 | 3.99 | 0.61 | 0 |  |  | 0 |  |  |  |  | 0 |  |  | 0.43 | 0
| 石墨电极 消耗 | kg/t | 当月实际消耗量（kg）/合格钢坯产量（t） |  | 0.26 | 0.155 | 0 | 0 |  | 0.2 |  |  |  | 0.31 | 0.3 |  |  | 0.3764605 | 0.24 |  |  | 0.18 | 0.343 | 0.52 | 0.52 | 0.51 | 0.62 | 0.57 | 0.31 |  |  |  |  | 0.336 |  |  | 0.26 | 0.52
| 日历 作业率 | % | LF全月作业时间（min）/（当月天数*24*60）（min） |  | 96.46 | 52.03 | [7 empty] | 94 | 82.56 |  |  | 30.666 | 75.19 |  |  | 85 | 93.01 | 82.25 | 0.7051 | 93 | 0.8943996 | 1.42043 | [5 empty] | 28.26 |  |  | 95.1 | 45.76
| 平均精炼 时间 | min | LF全月作业时间（min）/（当月生产炉数）（炉） |  | 51.3065 | 65 | 46.62 | 48.98 |  | 29 |  |  |  | 34 | 35 |  |  | 39.7176 | 44.64 |  |  | 42 | 40.63 | 26.88 | 46.6 | 43 | 71.42 | 51.48 | 40 |  |  |  |  | 40 |  |  | 56.48 | 14.19222
| 精炼 电耗 | kwh/t | 当月升温送电总量（kg）/合格钢坯产量（t） |  | 24.71 | 32.93 | / | 45.34 |  | 28.6 |  |  |  | 36 | 35.74 |  |  | 49.24073 | 22.15 |  |  | 30 | 35.28 | 53 | 42.71 | 39 | 69.63 | 60.12 | 25.33 |  |  |  |  | 33 |  |  | 36.63 | 40.71244
RH或VD工序 | RH处理 炉数 | 炉 |  | VOD 0 | 1483 | 128 | 224 | 505 |  | 无 |  |  |  | 124 | [7 empty] | 1273 |  |  | 267 |  |  | 579 | [5 empty] | 128 |  |  | 118
| RH处理 炉数比例 | % | 当月处理炉数/转炉生产炉数 |  | 54.97 | 4.92 | 31.74492 | 34.21004 |  | 无 |  |  |  | 6 | [7 empty] | 59.8 |  |  | 28% |  |  | 21.1% | [5 empty] | 6.48 |  |  | 4.44
| RH平均 处理周期 | min/炉 | RH全月作业时间（min）/（当月生产炉数）（炉） |  | 49 | 46.57 | 30.02 | 25.2 |  | 无 |  |  |  | 39 | [7 empty] | 23 |  |  | 45 |  |  | 19.4 | [5 empty] | 20 |  |  | 54.06
| RH插入管寿命 | 次 |  |  | 48.36667 | 69.5 |  |  |  | 无 | [11 empty] | 92 |  |  | 0 |  |  | 122 | [8 empty] | 65
连铸工序 | 连铸比 | % | 连铸坯生产合格量/全厂生产总量 | 93.4727 | 100 | 100 | 100 | 100 |  | 100 |  |  |  | 99.52 | 91.637 |  |  | 100 | 100 |  |  | 100 | 100 | 100 | 0.5278982 | 100 | 100 | 100 | 100 | 100 |  | 100 |  | 100 |  |  | 100 | 100
| 钢坯 合格率 | % | 合格连铸坯产量/(合格连铸坯产量+检验现场废品量+轧后退废量） | 99.66933 | 99.97995 | 99.89082 | 99.98 | 99.91 |  | 99.96 |  |  |  | 99.25 | 99.999 |  |  |  | 100 |  |  | 99.96 | 100 | 99.87 | 99.55 | 99.8 | 99.94626 | 99.94626 | 99.84 | 99.82 |  | 99.51 |  | 99.95 |  |  | 100 | 100
| 钢水收得率 | % |  |  | 97.81009 | 97.27899 |  |  |  | 99.92 |  |  |  | 99.62 | 99.798 |  |  |  | 9665% |  |  | 98.48 | 99.918 |  | 99.62 | 99.3 | [7 empty] | 98.5 |  |  | 99.17 | 98.774
| 合格坯 收得率 | % | 合格连铸坯产量/连铸浇钢接受钢水量 | 94.99623 | 99.97995 | 99.89082 | 95.94 | 97.29 |  | 99.9 |  |  |  | 99.15 |  |  |  | 99.186 | 96.65 | 98.07 |  | 98.48 | 99.918 | 98.4 | 99.53 | 99.8 | 99.95 | 99.95 |  | 99.57 |  | 99.85 |  | 99.58 |  |  | 99.17 | 100
| 日历 作业率 | % | 全月浇钢总时间（min）/（当月天数*24*60）（min） | 44.75582 | 96.18429 | 84.97489 | 67.81 | 86.65 |  | 75.2 |  |  |  | 63.55 | 85.37 |  |  | 25.774 | 62.32 |  |  | 86.18 | 84.409 | 91.3 | 81 | 63 | 43.7 | 66.1 |  | 40.35 |  | 91.41 |  | 44.08 |  |  | 42.3 | 6.5883
| 台时 产量 | t/h | 连铸生产总产量（t）/浇注总时间（h） | 61.7667 | 98.1617 | 339.868 | 214.41 | 308.47 |  | 139 |  |  |  | 29 | 151.26 |  |  | 201.983 | 224 |  |  | 288 | 167.718 | 169.4 | 181 | 163 | 136.9 | 233.2 |  | 221.4 |  | 205.47 |  | 184.88 |  |  | 147 | 111.2458
| 浇注 周期 | min/炉 | 全月浇钢总时间（min）/浇注炉数 | 43.38545 | 48.43534 | 33.33 | 43.12 | 52.2 |  | 27.4 |  |  |  | 40 |  |  |  |  | 27.71 |  |  | 54.57 | 37.4 | 21.85 | 29 | 48 | 67.5 | 40.2 | 38 |  |  | 28.88 |  | 35.68 |  |  | 51.1 | 28.73239
| 中包 寿命 | 小时/包 | 全月浇钢总时间（min）/连铸机开浇次数 | 7.743798 | 9.025118 | 6.23 | 7.98 | 8.82 |  | 26.5 |  |  |  | 20 | 27.614 |  |  |  | 1011.68 |  |  | 7.39 | 13.652 | 29.48 | 15 | 20 | 10.2 | 9.7 |  | 33.2 |  | 21.73 |  | 56 |  |  | 19.75 | 17.13627
| 平均连浇 炉数 | 炉/浇次 | 全月浇钢炉数/连铸开浇次数 | 10.7093 | 117.1739 | 38.40741 | 18.47 | 22.12 |  | 58 |  |  |  | 17 | 46.024 |  |  | 20.797 | 27.71 |  |  | 8.14 | 63.375 | 80.95 | 29 | 22 | 9.1 | 14.4 | 47.75 | 119.67 |  | 45 |  | 72.39 |  |  | 22.79 | 35
| 溢漏率 | % | 全月溢漏钢流数总和/（全月浇钢总炉数*铸机流数） | 0 | 0 | 0 | 0 | 0 |  | 0 |  |  |  | 0 | 0 |  |  | 0 |  | 0 |  | 0 |  |  | 0 | 0.05 | 0.149 | 0.073 | 0 | 0.01 |  | 0 |  | 0 |  |  | 0 | 0
| 保护渣 消耗 | kg/吨 | 保护渣消耗总量/全月合格钢产量 | 0.51 | 0.4969922 | 0.5 | 0.42 | 0.44 |  | 0.55 |  |  |  | 0.5 | 0.3419 |  |  |  | 0.57 |  |  | 0.43 | 0.577 | 0.42 | 0.57 | 0.6 | 0.42 | 0.56 | 0.604 |  |  | 0.77 |  | 0.5 |  |  | 0.65 | 0.9354035
| 热送率 | % | 装炉≥400℃铸坯块数/生产总块数 | 0 | 95.71169 | 94.78858 | 65.06 | 76.92 | [5 empty] | 16.55 |  |  |  |  | 78.32 |  |  | 75.8 | 97.43 |  | 93 | 80 | 0 | 58.9 | 100 | 92 |  | 100 |  | 70 |  |  | 0 | 0
| 低倍级别（偏析、疏松） |  |  |  | 1级 | 1级 | [15 empty] | 99%控制在B1.0以下 |  |  | c1.0 | ＜1.0 | [10 empty] | 1.5 | 0.6460495
| 裂纹率 | % |  |  | 0 | 2.4 | [7 empty] | 0.12 | [7 empty] | 0.0027 |  |  | 0.1 |  |  | 0.25 | [8 empty] | 0 | 0
| 结晶器寿命 | 炉/个 | （当月结晶器从上线-使用下线总过钢量）/（结晶器更换个数） |  | 814.6667 | 180.4 | [7 empty] | 200 | 38429.115 | [6 empty] | 385 | 1185 |  | 1000 |  | 19 | 14 | 1000 |  |  |  |  | 220 |  |  | 467 | 1817.634
成品工序 | 非合金钢比率 |  |  | 0 | 51.42031 | 61.5582 |  |  |  | 64.5% |  |  |  | 32 |  |  |  |  | 88.4 |  |  | 65.02 |  |  | 16% | 40 |  |  | 91.63 |  |  |  |  | 24 |  |  |  | 81.44553
| 低合金钢比率 |  |  | 0 | 3.29197 | 37.90796 |  |  |  | 35.5% |  |  |  | 39 | 30.23 |  |  |  | 11.6 |  |  | 15.96 | 14.955 |  | 29% | 40 | 48.8909 |  | 5.28 |  |  |  |  | 75 |  |  |  | 18.55447
| 合金结构钢比率 |  |  | 100 | 0 | 0.5338363 | [7 empty] | 29 | [7 empty] | 19.02 |  |  | 0.0754 | 20 |  |  | 3.09 |  |  |  |  | 1 |  |  |  | 0
| 模铸钢比率 |  |  | 6.527298 | 0.02953231 | 0 | [7 empty] | 0 | [7 empty] | 0 |  |  | 47.5% |  |  |  | 0 |  |  |  |  | 0 |  |  |  | 0
主要钢种 |  |  |  | 不锈钢304、321 | [5 empty] | Q235B、Q195、Q355B/C/D、SPHC/D、SS400 | [14 empty] | Q345B、Q235B、50#、45# | [8 empty] | 容器板、桥梁、风电板、高建高强钢等 |  |  | Q235B、Q245R |  | Q345D-1/E36N-Z25/Q370qT-H/D36H/D36-1/Q345B-1/E36-Nb/Q345R-NH/Q345Z25/Q345DH/Q690D-2/Q355MDH/E36-Ni/E36-RZ/Q345R-Z35/Q345R-NH/Q370qLY/Q245R-H/A-1/Q345Z25/Q245R-2/Q345qE-3/B
| 合金元素 | 合金元素规定含水量量界限值（%）
|  | 非合金钢 | 低合金钢 | 合金钢
| A1 | <0.1 | - | ≥0.10
| B | <0.0005 | - | ≥0.005
| BI （铋） | <0.10 | - | ≥0.10
| Cr （铬） | <0.30 | 0.30～0.50 | ≥0.50
| Co （一氧化碳） | <0.10 | - | ≥0.10
| Cu （铜元素） | <0.10 | 0.10～<0.50 | ≥0.50
| Mn | <1.00 | 1.00～<1.40 | ≥1.40
| Mo | <0.05 | 0.05～<0.10 | ≥0.10
| Ni | <0.30 | 0.30～<0.50 | ≥0.50
| Nb | <0.02 | 0.02～<0.06 | ≥0.06
| Pb | <0.40 | - | ≥0.40
| Se | <0.10 | - | ≥0.10
| Si | <0.50 | 0.50～<0.90 | ≥0.90
| Te | <0.10 | - | ≥0.10
| Ti | <0.05 | 0.05～<0.13 | ≥0.13
| W | <0.10 | - | ≥0.10
| V | <0.04 | 0.04～<0.12 | ≥0.12
| Zr | <0.05 | 0.02～<0.05 | ≥0.05
| La系（每种元素） | <0.02 | 0.02～<0.05 | ≥0.05
| 其它规定元素 | <0.05 | - | ≥0.05
（S、P、C、N除外）
冶金交流中心
Note on D7: 作者: 入炉原料所有物料全部按照100%投入计算，不折算系数；不包括含铁散料；不包括热回收钢水
Note on D8: 作者: 包括所有物料不折算，全部按照100%折算；不包括含铁散料；不包括回炉钢水
Note on B9: 冶金交流中心: 小数点后保留两位
Note on B12: 冶金交流中心: 小数点后保留一位
Note on B13: 冶金交流中心: 小数点后保留两位
Note on B15: 冶金交流中心: 小数点后保留两位
Note on B16: 冶金交流中心: 小数点后保留一位
Note on B17: 冶金交流中心: 小数点后保留一位
Note on B18: 冶金交流中心: 小数点后保留一位
Note on B19: 冶金交流中心: 小数点后保留一位
Note on B20: 冶金交流中心: 小数点后保留三位
Note on B21: 冶金交流中心: 小数点后保留两位
Note on B22: 冶金交流中心: 小数点后保留两位
Note on B23: 冶金交流中心: 小数点后保留两位
Note on B24: 冶金交流中心: 小数点后保留一位
Note on B45: 冶金交流中心: 小数点后保留两位
Note on B46: 冶金交流中心: 小数点后保留两位
Note on B47: 冶金交流中心: 小数点后保留两位
Note on B48: 冶金交流中心: 小数点后保留两位